## Sheet1
2020年全区公路工程试验检测机构比对试验评审结果汇总表
序号 | 检测机构名称 | 试验结果 | 提交报告及视频资料存在问题 | 评审结果
1 | 宁夏华吉公路工程监理咨询 有限公司试验室 | 1.水泥胶砂抗折强度（28d）为离群值； 2.水泥胶砂抗压强度（3d）为离群值。 | 1.水泥试验报告中28d抗折强度、3d抗压强度检测结果与检测记录表中数值不同； 2.钢筋试验检测报告中试验日期为2020年5月22日，仪器设备使用记录时间为2020年5月22日，但原始记录JL-BD-2020-GYC-0009中试验检测日期为2020年5月21日，报告与记录试验日期不对应； 3.钢筋试验所用万能材料试验机（WAW-600D）、钢筋标距仪（BJ5-10）、游标卡尺的检定/校准证书复印件不全，无检定/校准数据； 4.钢筋拉伸试验前对材料试验机调零操作不规范。 | 不满意
2 | 贵州省交通建设工程检测中心有限责任公司 | 1.钢筋极限抗拉强度为可疑值； 2.钢筋下屈服强度为离群值。 | 1.水泥标准稠度试验量水器具精度不符合规范要求，使用2个100ml量筒量水； 2.试验视频拍摄质量较差，断后标距量测试验过程视频不清晰； 3.水泥比对试验委托人中未确定水泥强度等级，但委托书、任务单和试验报告中均填写水泥的规格型号为P·O42.5，描述不正确； 4.水泥胶砂强度试验的制件日期和抗折抗压日期未精确至具体的小时和分钟； 5.未提供水泥胶砂试件在标养箱中的温湿度记录； 6.标准稠度用水量第二次试验过程视频画面不完整，缺少试杆沉入环节画面； 7.钢筋试验记录中只填写了主要仪器设备的编号，未填写主要仪器设备名称； 8.钢筋、水泥试验记录中的试验室名称均填写为“交通GJC综甲2019-024”，名称不正确； 9.钢筋标距仪和水泥胶砂搅拌机的使用记录未注明使用后状态； 10.钢筋拉伸试验前对材料试验机调零操作不规范。 | 不满意
3 | 银川衡信达置业有限公司 | 1.钢筋断后伸长率为可疑值。 | 1.在同一次水泥凝结时间试验中更换了试验操作人员； 2.水泥试验检测任务单中没有填写样品数量、样品状态、样品派发人的信息； 3.水泥试验记录中没有填写试验环境条件； 4.水泥胶砂强度试验没有详细记录制件日期和抗折、抗压试验日期的具体时间，应具体到小时和分钟； 5.水泥净浆搅拌机在运行过程中有异常声响； 6.水泥试验检测结果记录时未复颂；缺少试验数据填写记录的视频画面； 7.水泥凝结时间试验所用试样未重新制样，使用了标准稠度用水量试验试样； 8.钢筋试验记录和报告中均未填写断裂特征； 9.试验报告中的检测项目填写为“钢筋拉伸试验”，描述不准确； 10.钢筋拉伸试验前对材料试验机调零操作不规范。 | 基本满意
4 | 宁夏润通公路工程试验检测 有限公司 | 1.水泥胶砂抗压强度（3d）为可疑值； 2.水泥胶砂抗压强度（28d）为可疑值； 3.钢筋断后伸长率为可疑值。 | 1.水泥胶砂强度试件成型时，超出试模多余胶砂刮去和试体表面抹平操作不规范； 2.水泥物理力学性能试验检测记录表中，试验条件一栏湿度为65%，但温湿度环境监控记录中湿度为63%； 3.水泥记录表中试验依据、主要仪器设备及编号为电脑打印，不规范； 4.水泥凝结时间试验所用试样未重新制样，使用了标准稠度用水量试验试样； 5.钢筋记录中断后伸长率为27.5%，但报告中为28%，记录与报告不对应； 6.钢筋拉伸试验前对材料试验机调零操作不规范。 | 基本满意
5 | 宁夏锦盛工程试验检测有限公司 | 1.水泥初凝时间为可疑值。 | 1.水泥标准稠度凝结时间测定仪未对试模进行校准； 2.水泥净浆搅拌机和水泥胶砂搅拌机的使用记录装反； 3.标准养护箱无使用记录，温湿度记录无设备编号，试件出入库登记表无设备编号； 4.无电子天平使用记录； 5.水泥胶砂强度原始记录中试验条件记录的温湿度与水泥室温湿度监控记录（2020年4月27日）不一致； 6.无游标卡尺的使用记录。 | 基本满意
6 | 宁夏东方宝盛建设有限公司 中心试验室 | 1.钢筋下屈服强度为可疑值。 | 1.钢筋断后标距数据测量画面存在剪辑拼接现象； 2.未对水泥标准稠度及凝结时间测定仪盛装净浆试模进行校准； 3.标准养护箱的相对湿度校准点为95%RH，应将90%RH作为校准点； 4.水泥抗压夹具应出具校准报告，不应出具测试报告； 5.水泥试验前，样品未过0.9mm筛； 6.水泥凝结时间试验所用试样未重新制样，使用了标准稠度用水量试验试样； 7.钢筋试验断后伸长率试验原始记录中数值未修约，试验报告中未注明修约情况； 8.比对试验人员和设备信息表中，设备编号填写为设备出厂编号； 9.钢筋试验前后均未对仪器设备状况进行检查。 | 基本满意
7 | 宁夏龙翔建设工程检测有限公司 | / | 1.水泥试验视频中试验人员只有一人，上报的另一试验人员在视频中始终未出现； 2.钢筋试验视频中仪器设备示值和检测结果记录过程未完整显示； 3.水泥试验报告结论错误； 4.水泥报告中不应填写具体的初凝时间和终凝时间的技术指标； 5.标养箱温湿度记录表中无仪器编号，也无仪器使用记录； 6.标养箱试件出入登记表中无仪器编号； 7.水泥试验前，样品未过0.9mm筛； 8.水泥凝结时间试验所用试样未重新制样，使用了标准稠度用水量试验试样； 9.水泥标准稠度用水量试验用水泥净浆未能一次性入模； 10.钢筋拉伸记录表中不应填写委托编号； 11.任务单中不应填写委托编号； 12.试验人员对钢筋断后标距的测量不熟练，记录未复颂； 13.钢筋拉伸试验前对材料试验机调零操作不规范。 | 基本满意
8 | 宁夏安诺成工程试验检测有限公司 | 1.钢筋下屈服强度为可疑值。 | 1.水泥试验委托书和任务单中的样品数量均填写为代表数量，不正确； 2.水泥试验的任务单中未注明检测依据标准名称、代号； 3.水泥胶砂强度试验的制件日期及抗折抗压日期未具体到小时、分钟； 4.水泥胶砂试模核查记录中未对核查结果进行判定，未注明所用核查器具游标卡尺的具体参数及检定情况； 5.水泥试验前，样品未过0.9mm筛； 6.钢筋试验的委托书和任务单中均未填写样品数量； 7.钢筋试验未提供游标卡尺的仪器使用记录； 8.钢筋拉伸试验前对材料试验机调零操作不规范。 | 基本满意
9 | 固原公路工程质量检测中心 （有限公司） | 1.钢筋断后伸长率为可疑值。 | 1.水泥胶砂强度试验未注明制件日期和抗折抗压试验日期的具体时间，应明确至具体小时和分钟； 2.钢筋试验原始记录中数值未修约，试验报告中未注明修约情况； 3.钢筋试验所用游标卡尺未附仪器使用记录。 | 基本满意
10 | 宁夏明途工程试验检测有限公司 | 1.钢筋下屈服强度为可疑值。 | 1.水泥试验过程中，有其他人员在旁边解读相关技术规范； 2.未对水泥标准稠度及凝结时间测定仪的圆模进行校准； 3.水泥凝结时间试验所用试样未重新制样，使用了标准稠度用水量试验试样； 4.钢筋试验中仅提供万能材料试验机使用记录，缺少钢筋标距仪、游标卡尺等仪器使用记录； 5.钢筋拉伸试验前对材料试验机调零操作不规范； 6.钢筋断后标距量测结果记录未复颂。 | 基本满意
11 | 宁夏锦隆工程试验检测有限公司 | 1.水泥初凝时间为可疑值。 | 1.钢筋试验下屈服强度试验数据读取操作不规范，使用钢板尺在电脑显示屏幕上比画读取数据； 2.水泥胶砂试模核查记录表中填写的规格型号无单位，应为40mm×40mm×160mm，核查结果一栏中填写不确切； 3.钢筋试验报告中第2页仪器设备信息有手写字样； 4.钢筋试验报告检测结论中1号、2号钢筋在记录中未反映编号； 5.钢筋原始记录中未注明取样时的样品编号。 | 基本满意
12 | 宁夏路广通公路工程试验检测有限公司 | 1.钢筋下屈服强度为可疑值； 2.钢筋极限抗拉强度为可疑值。 | 1.水泥胶砂强度试件成型时，超出试模多余胶砂刮去和试体表面抹平操作不规范； 2.原始记录中试验日期为2020.4.29-2020.5.28，而水泥室环境状况记录表中只显示2020.4.30的监控记录； 3.水泥标准稠度用水量试验用水泥净浆未能一次性入模； 4.试验人员对钢筋断后标距测量不熟练； 5.钢筋拉伸试验前对材料试验机调零操作不规范。 | 基本满意
13 | 宁夏路嘉公路工程试验检测 有限公司 | 1.水泥胶砂抗折强度（3d）为可疑值； 2.钢筋下屈服强度为可疑值； 3.钢筋断后伸长率为可疑值。 | 1.水泥试验报告未填写检测结论； 2.钢筋检测报告未填写检测结论； 3.水泥胶砂试模检查记录表内部尺寸长度填写为15.98mm，填写错误； 4.标准稠度用水量原始记录试验条件中湿度为60%，监控记录为57%； 5.委托书中样品型号填写为“直径16mm”，应为普通热轧带肋钢筋φ16，任务单中又填写为热轧带肋钢筋； 6.钢筋试验原始记录中数值未修约，试验报告中未注明修约情况； 7.钢筋试验前未量测样品直径，未对样品进行编号； 8.钢筋拉伸试验前对材料试验机调零操作不规范； 9.试验人员对钢筋断后标距量测的游标卡尺示值读数不准确。 | 基本满意
14 | 中交基础设施养护集团 宁夏工程有限公司 | 1.水泥胶砂抗折强度（3d）为可疑值。 | 1.标准养护箱试验出入登记表有两份，其中1份登记为2020年5月6日（11:01）出箱2组胶砂强度试件，但原始记录中3d胶砂强度试验时间为2020年5月8日，28d胶砂强度试验日期原始记录为2020年6月2日；另1份出入登记表中出库记录登记为2020年5月8日，出箱1组胶砂强度试件，但无28d试件出库记录； 2.恒温水养护箱温度、湿度记录无仪器编号，且记录不完整，记录中最后一次记录是2020.5.22日，但28d胶砂强度于2020.6.2日完成； 3.无游标卡尺的使用记录。 | 基本满意
15 | 宁夏交通建设股份有限公司 中心试验室 | 1.钢筋断后伸长率为可疑值。 | 1.未对水泥标准稠度及凝结时间测定仪的圆模进行校准； 2.标准养护箱温湿度监控记录错写为养护室温湿度监控记录； 3.水泥试验报告中未填写检测结论； 4.钢筋试验使用的游标卡尺（YQ226）检定证书不完整，缺少第2页； 5.钢筋试验报告中未填写检测结论。 | 基本满意
16 | 石嘴山公路工程质量检测有限公司 | / | 1.水泥试验报告中签发人缺少相应的身份证、检测证书、职称证、毕业证等证明材料，《比对试验人员和设备信息表》中无该人员的相关信息； 2.钢筋试验报告中审核人缺少相应的证件证明材料，《比对试验人员和设备信息表》中无该人员的相关信息； 3.水泥、钢筋比对试验中所用仪器设备运行记录缺少仪器编号、试验内容、试验时间及试验编号等内容； 4.水泥试验记录中未填写任务单编号。 | 满意
17 | 宁夏互顺工程检测有限公司 | / | 1.钢筋委托单、任务单中样品数量一栏填写为“45cm-2根”，信息填写不准确，且未注明样品编号。 | 满意
18 | 宁夏路捷建设集团有限公司 中心试验室 | / | 1.未对水泥标准稠度及凝结时间测定仪盛装净浆试模进行校准； 2.标准养护箱的相对湿度校准点为95%RH，应将90%RH作为校准点； 3.力学室环境温湿度记录表中温度未填写； 4.试验检测仪器设备使用记录中，钢直尺编号为LX-017，而比对试验人员和设备信息表中该仪器编号为LX-015。 | 满意
19 | 宁夏路鑫工程试验检测有限公司 | / | 1.水泥记录中试验条件湿度为54%、51%，与水泥室5月11日湿度记录（60%）不符； 2.钢筋、水泥比对试验中所使用的室内温度、湿度测量监控设备无相关仪器信息，无检定证书或自校记录； 3.钢筋报告中样品规格型号描述为HRB400E/φ16，该描述与作业指导书不符。 | 满意
20 | 宁夏积利通公路养护工程 股份有限公司中心试验室 | / | 1.钢筋试验附件2中游标卡尺的生产厂家与该仪器检定证书中的生产厂家不一致，微机电液伺服万能材料试验机生产厂家与该仪器检定证书中的厂家不一致； 2.维卡仪校准证书中无试模尺寸的校准数据； 3.委托单中无送样人； 4.标准养护箱温湿度监控记录无设备编号； 5.无标准养护箱的使用记录。 | 满意
21 | 银川通达公路工程试验检测 有限公司 | / | 1.标准养护箱的相对湿度校准点为95%RH，应将90%RH作为校准点； 2.未提供水泥凝结时间试验当天（4月30日）标准养护箱的温湿度记录。 | 满意
22 | 宁夏中达公路建设有限公司试验室 | / | 1.钢筋试验原始记录中强度值未修约，试验报告中未注明修约情况。 | 满意
23 | 山西省交通建设工程质量检测中心（有限公司） | / | 1.水泥试验记录表未设置唯一性标识编码； 2.水泥试验主要仪器设备中未列入标准养护箱； 3.维卡仪校准参数不全，缺少滑动部分质量、试模尺寸等。 | 满意
24 | 中设设计集团股份有限公司 工程质量检测中心 （江苏省港航工程质量检测中心） | / | 1.水泥仪器设备使用记录中均未注明与试验或样品有关的编号信息； 2.钢筋仪器设备使用记录中均未注明与试验或样品有关的编号信息。 | 满意
25 | 宁夏公路工程质量检测中心 （有限公司） | / | 1.水泥试验委托单与任务单样品处置方式不一致。 | 满意